## Precalcination_forR
| Sample | LOI 950 °C | Content, %
|  |  | SiO2 | TiO2 | Al2O3 | Fe2O3 | MnO | MgO | CaO | Na2O | K2O | P2O5 | SO3 | Crucible, g | Sample, g | C+S, g | 800°C | LOI | %
I | SK-2020-53-A | 39.94233 | 7.29052 | 0.06606343 | 0.9381008 | 0.3429293 | 0.01717649 | 2.785475 | 47.92602 | 0.03843691 | 0.3213085 | 0.008588247 | 0.1423367 | 94.35 | 10.62 | 104.97 | 101.33 | 3.64 | 34.27495
II | SK-2020-31-A | 35.91946 | 9.830596 | 0.1288019 | 2.312667 | 1.802586 | 0.042165 | 1.991623 | 44.64491 | 0.2326124 | 0.6664376 | 0.1741068 | 2.329328 | 94.9 | 10.15 | 105.05 | 101.49 | 3.56 | 35.07389
III | SK-2020-41-A | 34.00768 | 14.12434 | 0.2501109 | 3.856591 | 1.622751 | 0.08546006 | 2.055001 | 41.37059 | 0.1643209 | 1.442592 | 0.5212074 | 0.6262672 | 94.13 | 10.57 | 104.7 | 101.17 | 3.53 | 33.3964
IV | SK-2019-4-A | 34.08502 | 14.18886 | 0.220156 | 3.328047 | 1.743451 | 0.09201731 | 2.475766 | 40.88706 | 0.1964266 | 1.194379 | 0.429502 | 1.050685 | 95.12 | 10.29 | 105.41 | 102.04 | 3.37 | 32.75024
V | SK-2020-57-A | 34.24409 | 15.40266 | 0.2301457 | 3.687592 | 1.699133 | 0.03899326 | 2.186384 | 40.37413 | 0.1196758 | 1.073136 | 0.02807777 | 0.1203333 | 94.46 | 10.71 | 105.17 | 101.52 | 3.65 | 34.0803
VI | SK-2020-40-A | 32.26768 | 16.9026 | 0.3176646 | 4.766323 | 1.748171 | 0.07924681 | 2.015036 | 38.8648 | 0.2675426 | 1.635058 | 0.5608913 | 0.6197507 | 95.43 | 10.44 | 105.87 | 102.52 | 3.35 | 32.08812
Note on C1: [Kommentarthread] Ihre Version von Excel gestattet Ihnen das Lesen dieses Kommentarthreads. Jegliche Bearbeitungen daran werden jedoch entfernt, wenn die Datei in einer neueren Version von Excel geöffnet wird. Weitere Informationen: https://go.microsoft.com/fwlink/?linkid=870924. Kommentar: Loss on ignition

## Number of samples
Mineral resource | Nr | Deposit | Mining field | Permit number | Permit owner | Mined in 2018, K m3 | Total mined in deposit, K m3 (2018) | Number of samples | Number of samples in deposit
Limestone | 1 | Harku | Harku V lubjakivikarjäär | KMIN-123 | Balti Kivi OÜ | 72.5 | 340.1 | 1 | 7
|  |  | Harku IV lubjakivikarjäär | KMIN-096 | Harku Karjäär AS | 125.6 |  | 2
|  |  | Harku II lubjakivikarjäär | KMIN-086 | Harku Karjäär AS | 136.2 |  | 3
|  |  | Harku karjäär | KMIN-038 | Harku Karjäär AS | 5.8 |  | 1
| 2 | Maardu | Maardu II lubjakivikarjäär | HARM-142 | Starhill OÜ | 20.4 | 20.4 | 1 | 1
| 3 | Vasalemma | Vasalemma karjäär | KMIN-032 | Nordkalk AS | 86 | 86 | 2 | 2
| 4 | Väo | Väo V lubjakivikarjäär | HARM-137 | Väo Paas OÜ | 191.9 | 493 | 4 | 11
|  |  | Väo lubjakivikarjäär | KMIN-129 | Paekivitoodete Tehase OÜ | 301.1 |  | 7
| 5 | Suurkõrtsi | Suurkõrtsi lubjakivikarjäär | L.MK/317612 | Kiviluks AS | 42.7 | 42.7 | 2 | 2
| 6 | Pajusi | Otisaare lubjakivikarjäär | L.MK/329511 | Kaltsiit AS | 271.4 | 271.4 | 6 | 6
| 7 | Sopimetsa | Sopimetsa II lubjakivikarjäär | L.MK/319345 | Moreen OÜ | 86.5 | 86.5 | 3 | 3
| 8 | Eivere | Eivere II lubjakivikarjäär | JARM-021 | Eesti Killustik OÜ | 7.7 | 57.4 | 1 | 2
|  |  | Eivere lubjakivikarjäär | 7/2004 | Eesti Killustik OÜ | 49.7 |  | 1
| 9 | Pusku | Pusku lubjakivikarjäär | LMKL-004 | Ungru Paekivi OÜ | 10.6 | 10.6 | 1 | 1
| 10 | Kunda | Aru-Lõuna lubjakivikarjäär | KMIN-050 | Kunda Nordic Tsement AS | 208.3 | 208.3 | 4 | 4
| 11 | Lubja | Lubja lubjakivikarjäär | RAPM-091 | Eesti Killustik OÜ | 76 | 76 | 2 | 2
| 12 | Orava | Orava lubjakivikarjäär | RAPM-034 | Orgita Dolomiiditooted OÜ | 28.9 | 28.9 | 1 | 1
| 13 | Reinu | Reinu lubjakivikarjäär | RAPM-042 | TREV-2 Grupp AS | 75.8 | 75.8 | 2 | 2
| 14 | Sutlema | Sutlema I lubjakivikarjäär | RAPM-059 | Kiirkandur AS | 28.2 | 28.2 | 1 | 1
Dolostone | 15 | Rõstla | Rõstla dolokivikarjäär | L.MK/328523 | Eesti Killustik OÜ | 176.3 | 176.3 | 4 | 4
| 16 | Sopimetsa | Sopimetsa II lubjakivikarjäär | L.MK/319345 | Moreen OÜ | 72.8 | 72.8 | 2 | 2
| 17 | Kareda | Kareda dolomiidikarjäär | L.MK/300504 | Väo Paas OÜ | 41.6 | 41.6 | 2 | 2
| 18 | Anelema | Anelema II dolokivikarjäär | KMIN-121 | Forek OÜ | 81 | 156.6 | 2 | 3
|  |  | Anelema dolokivikarjäär | KMIN-083 | Forek OÜ | 75.6 |  | 1
| 19 | Lubja | Lubja lubjakivikarjäär | RAPM-091 | Eesti Killustik OÜ | 25.5 | 25.5 | 1 | 1
| 20 | Marinova | Marinova II dolokivikarjäär | L.MK/326117 | Aigren OÜ | 26.2 | 118.7 | 1 | 3
|  |  | Marinova dolokivikarjäär | L.MK/325632 | TREV-2 Grupp OÜ | 92.5 |  | 2
[6 empty] | SUM | 2416.8 | 60
Note on H2: [Kommentarthread] Ihre Version von Excel gestattet Ihnen das Lesen dieses Kommentarthreads. Jegliche Bearbeitungen daran werden jedoch entfernt, wenn die Datei in einer neueren Version von Excel geöffnet wird. Weitere Informationen: https://go.microsoft.com/fwlink/?linkid=870924. Kommentar: K - in thousands

## Sample locations
Mineral resource | Deposit | Sample number | Mining company | Mining face locatin when taking sample from production L-EST97 coordinates
|  |  |  | X | Y
Limestone | Väo | SK-2019-2-A | Paekivitoodete Tehase OÜ | 6588482 | 549265.7
|  | SK-2019-3-A | Väo Paas OÜ | 6587876.8 | 552049.3
|  | SK-2020-37-A | Väo Paas OÜ | 6587921.4 | 552031.9
|  | SK-2020-38-A | Väo Paas OÜ | stockpile
|  | SK-2020-39-A | Väo Paas OÜ | stockpile
|  | SK-2020-40-A | Paekivitoodete Tehase OÜ | 6589068.5 | 549872.2
|  | SK-2020-41-A | Paekivitoodete Tehase OÜ | stockpile
|  | SK-2020-42-A | Paekivitoodete Tehase OÜ | stockpile
|  | SK-2020-46-A | Paekivitoodete Tehase OÜ | 6589459.7 | 550796
|  | SK-2020-47-A | Paekivitoodete Tehase OÜ | 6589452.6 | 550798.7
|  | SK-2020-58-A | Paekivitoodete Tehase OÜ | 6588227.4 | 550534.9
| Harku | SK-2019-1-A | Harku Karjäär AS | stockpile
|  | SK-2019-4-A | Balti Kivi OÜ | 6584871.4 | 532187.1
|  | SK-2020-48-A | Harku Karjäär AS | 6584578 | 531511.11
|  | SK-2020-49-A | Harku Karjäär AS | 6584601.44 | 531505.25
|  | SK-2020-50-A | Harku Karjäär AS | stockpile
|  | SK-2020-59-A | Harku Karjäär AS | 6584436.64 | 531617.32
|  | SK-2020-60-A | Harku Karjäär AS | 6584436.64 | 531617.32
| Pajusi | SK-2020-22-A | Kaltsiit AS | 6510711.7 | 617622.4
|  | SK-2020-23-A | Kaltsiit AS | stockpile
|  | SK-2020-24-A | Kaltsiit AS | stockpile
|  | SK-2020-53-A | Kaltsiit AS | 6510953.1 | 617320.6
|  | SK-2020-54-A | Kaltsiit AS | 6510953.1 | 617320.6
|  | SK-2020-55-A | Kaltsiit AS | stockpile
| Kunda | SK-2020-5-A | Kunda Nordic Tsement AS | 6591101.8 | 640410.8
|  | SK-2020-6-A | Kunda Nordic Tsement AS | stockpile
|  | SK-2020-32-A | Kunda Nordic Tsement AS | stockpile
|  | SK-2020-33-A | Kunda Nordic Tsement AS | stockpile
| Vasalemma | SK-2020-30-A | Nordkalk AS | stockpile
|  | SK-2020-31-A | Nordkalk AS | stockpile
| Suurkõrtsi | SK-2020-34-A | Kiviluks AS | 6591080.7 | 667441.3
|  | SK-2020-35-A | Kiviluks AS | stockpile
| Eivere | SK-2020-15-A | Eesti Killustik OÜ | stockpile
|  | SK-2020-16-A | Eesti Killustik OÜ | stockpile
| Reinu | SK-2020-12-A | TREV-2 Grupp AS | 6550096.5 | 542437.1
|  | SK-2020-13-A | TREV-2 Grupp AS | stockpile
| Maardu | SK-2020-36-A | Starhill OÜ | stockpile
| Pusku | SK-2020-7-A | Ungru Paekivi OÜ | stockpile
| Orava | SK-2020-11-A | Orgita Dolomiiditooted OÜ | stockpile
| Sutlema | SK-2020-14-A | Kiirkandur AS | 6559701.7 | 535422
Both, limestone and dolostone mined | Sopimetsa | SK-2020-19-A | Moreen OÜ | 6516986.3 | 615543.1
|  | SK-2020-20-A | Moreen OÜ | stockpile
|  | SK-2020-21-A | Moreen OÜ | stockpile
|  | SK-2020-56-A | Moreen OÜ | 6516919.5 | 615577.2
|  | SK-2020-57-A | Moreen OÜ | stockpile
| Lubja | SK-2020-27-A | Eesti Killustik OÜ | 6532743.4 | 540117.1
|  | SK-2020-28-A | Eesti Killustik OÜ | stockpile
|  | SK-2020-29-A | Eesti Killustik OÜ | stockpile
Dolostone | Rõstla | SK-2020-25-A | Eesti Killustik OÜ | 6502465.3 | 605067.6
|  | SK-2020-26-A | Eesti Killustik OÜ | stockpile
|  | SK-2020-51-A | Eesti Killustik OÜ | 6502448.8 | 605046.9
|  | SK-2020-52-A | Eesti Killustik OÜ | stockpile
| Anelema | SK-2020-8-A | Forek OÜ | 6498510.5 | 533326.4
|  | SK-2020-9-A | Forek OÜ | stockpile
|  | SK-2020-10-A | Forek OÜ | stockpile
| Marinova | SK-2020-43-A | TREV-2 Grupp AS | 6404823.8 | 709626.2
|  | SK-2020-44-A | TREV-2 Grupp AS | stockpile
|  | SK-2020-45-A | Aigren OÜ | stockpile
| Kareda | SK-2020-17-A | Väo Paas OÜ | 6527191 | 601437.8
|  | SK-2020-18-A | Väo Paas OÜ | stockpile

## Granulometric composition
Sample number | Weight, g |  |  | Water content, % | Before screening, g | Weight on screen, g
| Wet | Dry | Difference |  |  | 8 | 6.3 | 4 | 2 | 1 | 0.5 | 0.25 | 0.125 | 0.063 | 0
SK-2019-1-A | 1285.6 | 1225.4 | 60.2 | 4.682638 | 1210.6 | 0 | 2.4 | 31.2 | 360 | 282.6 | 149.2 | 86.6 | 60.4 | 46.6 | 191.6
SK-2019-2-A | 1517.4 | 1472 | 45.4 | 2.99196 | 170.8 | 0 | 0 | 13.4 | 46.4 | 33 | 20.8 | 12.8 | 9.4 | 8.2 | 26.8
SK-2019-3-A | 1571.2 | 1530.2 | 41 | 2.60947 | 172.2 | 0 | 0 | 6.8 | 53.4 | 34.8 | 20.2 | 13.4 | 10.4 | 7.8 | 25.4
SK-2019-4-A | 1314.2 | 1256.4 | 57.8 | 4.398113 | 163.6 | 0 | 0 | 2.4 | 40.8 | 43.8 | 22.6 | 11.8 | 7.8 | 5.4 | 29
SK-2020-5-A | 1222.2 | 1158.6 | 63.6 | 5.203731 | 159 | 0 | 0 | 19.6 | 37.2 | 23.6 | 14.2 | 10 | 11 | 10.4 | 33
SK-2020-6-A | 1168.6 | 1078.6 | 90 | 7.701523 | 146.8 | 0 | 0 | 17.2 | 35.8 | 22.6 | 14.6 | 11 | 9 | 5.8 | 30.8
SK-2020-7-A | 1252 | 1137.8 | 114.2 | 9.121406 | 167 | 0 | 9.8 | 27 | 35.2 | 24 | 12.8 | 7 | 4.4 | 5 | 41.8
SK-2020-8-A | 1401.2 | 1346.8 | 54.4 | 3.882387 | 173 | 0 | 0 | 11.6 | 49.4 | 35 | 18.2 | 8.2 | 4.4 | 7.4 | 38.8
SK-2020-9-A | 1410.6 | 1323.6 | 87 | 6.167588 | 165.6 | 0 | 1.6 | 20.2 | 42.2 | 29.8 | 16.2 | 7.6 | 4.4 | 7 | 36.6
SK-2020-10-A | 1508.2 | 1396.4 | 111.8 | 7.41281 | 162.8 | 0 | 1.2 | 20.6 | 44.4 | 28.8 | 15.2 | 7 | 3.2 | 5.4 | 37
SK-2020-11-A | 1418.8 | 1300 | 118.8 | 8.373273 | 171.8 | 4.4 | 3.8 | 19.6 | 31 | 26.6 | 16.2 | 10.8 | 7.8 | 7.2 | 44.4
SK-2020-12-A | 1465 | 1411.8 | 53.2 | 3.631399 | 172.4 | 0.2 | 5.6 | 28.2 | 44.4 | 26.6 | 14 | 8 | 5.4 | 4.2 | 35.8
SK-2020-13-A | 1591.2 | 1489.6 | 101.6 | 6.385118 | 183.2 | 17.4 | 18 | 35.4 | 31.2 | 15.6 | 9 | 6 | 4.4 | 3.6 | 42.6
SK-2020-14-A | 1571.6 | 1441 | 130.6 | 8.310003 | 163.2 | 2.4 | 15.6 | 39.6 | 37 | 23.4 | 11.4 | 5 | 1.8 | 0.2 | 26.8
SK-2020-15-A | 1423.6 | 1350.6 | 73 | 5.127845 | 155.2 | 0 | 0 | 4 | 37.2 | 29.6 | 19 | 13 | 11 | 9.6 | 31.8
SK-2020-16-A | 1353.2 | 1270 | 83.2 | 6.148389 | 167 | 0 | 0 | 5.2 | 41.2 | 35 | 20.6 | 12.8 | 10.4 | 9 | 32.8
SK-2020-17-A | 1773.4 | 1672.4 | 101 | 5.695275 | 188.4 | 0 | 16.2 | 32.4 | 29.8 | 20.4 | 15.4 | 15.2 | 18 | 15.8 | 25.2
SK-2020-18-A | 2053.4 | 1953.4 | 100 | 4.869972 | 206.4 | 2.8 | 23.2 | 45.4 | 35.4 | 21.8 | 14 | 11.8 | 13.4 | 13.4 | 25.2
SK-2020-19-A | 1516.2 | 1480.8 | 35.4 | 2.334784 | 185.8 | 0 | 0.4 | 25.6 | 48.2 | 32.2 | 21 | 14.6 | 12.4 | 9.2 | 22.2
SK-2020-20-A | 1499 | 1429 | 70 | 4.66978 | 190 | 0 | 1.8 | 22.6 | 45 | 29 | 22.4 | 16.8 | 14.6 | 11 | 26.8
SK-2020-21-A | 1427.8 | 1350.6 | 77.2 | 5.40692 | 196.6 | 0 | 2.6 | 28.2 | 43.6 | 31.2 | 23.8 | 17.4 | 13.6 | 9.4 | 26.8
SK-2020-22-A | 1482.4 | 1411.4 | 71 | 4.78953 | 207 | 0 | 0 | 12.8 | 50.8 | 36 | 25 | 17.4 | 12.4 | 9.6 | 43
SK-2020-23-A | 1540 | 1494.8 | 45.2 | 2.935065 | 189.8 | 3 | 2.8 | 16.8 | 59.6 | 34.8 | 18.2 | 11.6 | 8.4 | 6 | 28.6
SK-2020-24-A | 1330.6 | 1250.2 | 80.4 | 6.042387 | 165.6 | 0 | 0 | 6.8 | 34.4 | 32.8 | 20.6 | 13.2 | 11 | 9.2 | 37.6
SK-2020-25-A | 1538.6 | 1476.4 | 62.2 | 4.042636 | 195.2 | 0 | 0 | 20.8 | 64.4 | 33 | 17.8 | 11.8 | 9.2 | 7 | 31.2
SK-2020-26-A | 1346 | 1268 | 78 | 5.794948 | 165.4 | 0 | 0 | 9 | 29.6 | 24.2 | 22.4 | 21.6 | 17 | 12.4 | 29.2
SK-2020-27-A | 1571.4 | 1495.4 | 76 | 4.836452 | 185.4 | 0 | 0 | 18.2 | 55 | 33 | 17.4 | 10.4 | 7.2 | 5.2 | 39
SK-2020-28-A | 1426.2 | 1312.4 | 113.8 | 7.979246 | 184.8 | 0 | 0 | 12.2 | 50.4 | 35.8 | 21.4 | 11.8 | 6.2 | 4.8 | 42.2
SK-2020-29-A | 1295.6 | 1194.2 | 101.4 | 7.82649 | 158.6 | 0 | 0 | 10.6 | 46.4 | 31.6 | 16.8 | 9 | 5.2 | 4 | 35
SK-2020-30-A | 1342.6 | 1270.8 | 71.8 | 5.347833 | 166 | 0 | 0 | 21.4 | 44.2 | 30.8 | 17.8 | 11 | 6.8 | 5.2 | 28.8
SK-2020-31-A | 1484.6 | 1420.2 | 64.4 | 4.337869 | 173.2 | 0 | 0 | 9.4 | 31.2 | 36.8 | 31.2 | 20 | 12 | 7.2 | 25.4
SK-2020-32-A | 1544.8 | 1491.2 | 53.6 | 3.469705 | 181.4 | 0 | 1.6 | 23.4 | 42.6 | 30 | 18.6 | 12 | 10 | 8.4 | 34.8
SK-2020-33-A | 1342.6 | 1268.2 | 74.4 | 5.541487 | 170.4 | 0 | 0 | 14.4 | 35.8 | 29.4 | 18.6 | 12.2 | 9.2 | 7.6 | 43.2
SK-2020-34-A | 1360.4 | 1297.8 | 62.6 | 4.601588 | 161.6 | 0 | 0 | 4.2 | 23 | 27.6 | 22.2 | 19.4 | 19 | 14.2 | 32
SK-2020-35-A | 1328.8 | 1227.2 | 101.6 | 7.645996 | 179.2 | 0 | 3.6 | 18.6 | 30 | 27 | 19.2 | 14.4 | 12.6 | 9.8 | 44
SK-2020-36-A | 1351.8 | 1258.8 | 93 | 6.879716 | 179.8 | 0 | 0 | 9.6 | 41 | 36.6 | 23.6 | 15.6 | 12.2 | 9.4 | 31.8
SK-2020-37-A | 1547.4 | 1488.6 | 58.8 | 3.799922 | 183.4 | 0 | 0 | 2.6 | 38.6 | 38 | 25 | 16.6 | 13.4 | 9.4 | 39.8
SK-2020-38-A | 1536 | 1486.2 | 49.8 | 3.2421875 | 190.6 | 0 | 0 | 1 | 41 | 40.8 | 28.6 | 18.8 | 13.4 | 10.4 | 36.6
SK-2020-39-A | 1298.6 | 1220 | 78.6 | 6.052672 | 177.8 | 0 | 0 | 5.2 | 42.4 | 36.4 | 24.2 | 15.8 | 12.4 | 10.4 | 31
SK-2020-40-A | 1577.4 | 1543.6 | 33.8 | 2.142767 | 175.8 | 0 | 0 | 31.6 | 60.8 | 30.4 | 14.4 | 7.6 | 5 | 4.4 | 21.6
SK-2020-41-A | 1613.2 | 1573.6 | 39.6 | 2.454748 | 183.2 | 0 | 0 | 21 | 52.6 | 36.2 | 19 | 10.8 | 8 | 6.8 | 28.8
SK-2020-42-A | 1624.8 | 1570.6 | 54.2 | 3.335795 | 172.8 | 0 | 0 | 19 | 42 | 32.4 | 22.6 | 14.6 | 10.4 | 7 | 24.8
SK-2020-43-A | 1379.6 | 1281.2 | 98.4 | 7.132502 | 187.6 | 2.4 | 11.4 | 40.8 | 37.8 | 16.8 | 9 | 7.4 | 8.4 | 11.6 | 42
SK-2020-44-A | 1464.4 | 1368 | 96.4 | 6.582901 | 169.8 | 0 | 5.2 | 21.4 | 32 | 27.4 | 16.4 | 9.8 | 8.2 | 9.8 | 39.6
SK-2020-45-A | 1376.2 | 1287.6 | 88.6 | 6.438018 | 167.2 | 0 | 3.2 | 20.6 | 39.6 | 27.4 | 17 | 10.2 | 9.4 | 10.8 | 29
SK-2020-46-A | 1444.6 | 1400.4 | 44.2 | 3.05967 | 182.8 | 1.4 | 1.2 | 11.2 | 42.8 | 35.2 | 19.4 | 12.2 | 10.6 | 10.4 | 38.4
SK-2020-47-A | 1518.6 | 1461.6 | 57 | 3.753457 | 173.4 | 0 | 0 | 9.8 | 40.4 | 34.8 | 20.4 | 12 | 9.8 | 9 | 37.2
SK-2020-48-A | 1436.4 | 1387.4 | 49 | 3.411306 | 170.2 | 0 | 0 | 0 | 46.4 | 36.8 | 22.4 | 14.4 | 10.4 | 7.2 | 32.6
SK-2020-49-A | 1482.2 | 1435.6 | 46.6 | 3.143975 | 176 | 0 | 0 | 0 | 41.8 | 37.2 | 25 | 17 | 12.8 | 9.2 | 33
SK-2020-50-A | 1448.2 | 1363.2 | 85 | 5.869355 | 174.4 | 0 | 0 | 6.6 | 46.6 | 39.4 | 21.8 | 13.4 | 10.6 | 8 | 28
SK-2020-51-A | 1356.2 | 1280.6 | 75.6 | 5.574399 | 179.7 | 0 | 0 | 6 | 38 | 31.6 | 23.9 | 18.6 | 17.2 | 12.4 | 32
SK-2020-52-A | 1417.6 | 1331.4 | 86.2 | 6.0807 | 165.6 | 0 | 0 | 10.8 | 46.8 | 25.4 | 15.2 | 12.4 | 11.8 | 11.4 | 31.8
SK-2020-53-A | 1555.6 | 1508.4 | 47.2 | 3.034199 | 185.6 | 0 | 0 | 5.6 | 40.2 | 37 | 24 | 16.2 | 14 | 11.6 | 37
SK-2020-54-A | 1518.2 | 1454 | 64.2 | 4.228692 | 174.4 | 0 | 0 | 5.8 | 48 | 36.4 | 20.8 | 13 | 10.8 | 8.6 | 31
SK-2020-55-A | 1339.4 | 1259.4 | 80 | 5.972824 | 178.8 | 0 | 0 | 0.4 | 25.6 | 40.6 | 28 | 15.8 | 13.8 | 12.2 | 42.4
SK-2020-56-A | 1401.4 | 1324.2 | 77.2 | 5.508777 | 191.4 | 0 | 0 | 14.2 | 38.8 | 30 | 21 | 15.8 | 14.8 | 13.2 | 43.6
SK-2020-57-A | 1576.2 | 1521 | 55.2 | 3.502094 | 200.8 | 0.2 | 5.4 | 40 | 57.2 | 28.8 | 14.6 | 9.6 | 8.2 | 7 | 29.8
SK-2020-58-A | 1435.6 | 1349.6 | 86 | 5.990527 | 165.6 | 0 | 0 | 9.2 | 30.2 | 26.8 | 19 | 13.4 | 9.4 | 7.2 | 50.4
SK-2020-59-A | 1443.4 | 1402 | 41.4 | 2.868228 | 162.4 | 0 | 0 | 0 | 35 | 37.2 | 24.6 | 15.4 | 11.2 | 8.6 | 30.4
SK-2020-60-A | 1422 | 1378.2 | 43.8 | 3.080169 | 167.2 | 0 | 0 | 0 | 34.4 | 36.4 | 24.2 | 15.8 | 12.2 | 9.4 | 34.8

## Granulometric composition 2
Mineral resource | Deposit | Sample number | Water content, % | Left on screen, %
|  |  |  | 8 | 6.3 | 4 | 2 | 1 | 0.5 | 0.25 | 0.125 | 0.063 | Bottom
Limestone | Väo | SK-2019-2-A | 2.99196 | 0 | 0 | 7.845433 | 27.16628 | 19.32084 | 12.17799 | 7.494145 | 5.503513 | 4.800937 | 15.69087
|  | SK-2019-3-A | 2.60947 | 0 | 0 | 3.948897 | 31.01045 | 20.20906 | 11.73055 | 7.781649 | 6.039489 | 4.529617 | 14.75029
|  | SK-2020-37-A | 3.799922 | 0 | 0 | 1.417666 | 21.04689 | 20.71974 | 13.63141 | 9.051254 | 7.306434 | 5.125409 | 21.7012
|  | SK-2020-38-A | 3.2421875 | 0 | 0 | 0.524659 | 21.51102 | 21.40609 | 15.00525 | 9.863589 | 7.03043 | 5.456453 | 19.20252
|  | SK-2020-39-A | 6.052672 | 0 | 0 | 2.924634 | 23.84702 | 20.47244 | 13.6108 | 8.886389 | 6.974128 | 5.849269 | 17.43532
|  | SK-2020-40-A | 2.142767 | 0 | 0 | 17.97497 | 34.58476 | 17.29238 | 8.191126 | 4.323094 | 2.844141 | 2.502844 | 12.28669
|  | SK-2020-41-A | 2.454748 | 0 | 0 | 11.46288 | 28.71179 | 19.75983 | 10.37118 | 5.895197 | 4.366812 | 3.71179 | 15.72052
|  | SK-2020-42-A | 3.335795 | 0 | 0 | 10.99537 | 24.30556 | 18.75 | 13.0787 | 8.449074 | 6.018519 | 4.050926 | 14.35185
|  | SK-2020-46-A | 3.05967 | 0.7658643 | 0.6564551 | 6.126915 | 23.41357 | 19.25602 | 10.61269 | 6.673961 | 5.798687 | 5.689278 | 21.00656
|  | SK-2020-47-A | 3.753457 | 0 | 0 | 5.651672 | 23.29873 | 20.0692 | 11.76471 | 6.920415 | 5.651672 | 5.190311 | 21.45329
|  | SK-2020-58-A | 5.990527 | 0 | 0 | 5.555556 | 18.23671 | 16.18357 | 11.47343 | 8.091787 | 5.676329 | 4.347826 | 30.43478
| Harku | SK-2019-1-A | 4.682638 | 0 | 0.1982488 | 2.577234 | 29.73732 | 23.3438 | 12.32447 | 7.153478 | 4.989262 | 3.849331 | 15.82686
|  | SK-2019-4-A | 4.398113 | 0 | 0 | 1.466993 | 24.93888 | 26.77262 | 13.81418 | 7.212714 | 4.767726 | 3.300733 | 17.72616
|  | SK-2020-48-A | 3.411306 | 0 | 0 | 0 | 27.26204 | 21.62162 | 13.16099 | 8.460635 | 6.110458 | 4.230317 | 19.15394
|  | SK-2020-49-A | 3.143975 | 0 | 0 | 0 | 23.75 | 21.13636 | 14.20455 | 9.659091 | 7.272727 | 5.227273 | 18.75
|  | SK-2020-50-A | 5.869355 | 0 | 0 | 3.784404 | 26.72018 | 22.59174 | 12.5 | 7.683486 | 6.077982 | 4.587156 | 16.05505
|  | SK-2020-59-A | 2.868228 | 0 | 0 | 0 | 21.55172 | 22.9064 | 15.14778 | 9.482759 | 6.896552 | 5.295567 | 18.71921
|  | SK-2020-60-A | 3.080169 | 0 | 0 | 0 | 20.57416 | 21.77033 | 14.47368 | 9.449761 | 7.296651 | 5.62201 | 20.8134
| Pajusi | SK-2020-22-A | 4.78953 | 0 | 0 | 6.183575 | 24.54106 | 17.3913 | 12.07729 | 8.405797 | 5.990338 | 4.637681 | 20.77295
|  | SK-2020-23-A | 2.935065 | 1.580611 | 1.475237 | 8.851423 | 31.40148 | 18.33509 | 9.589041 | 6.111697 | 4.425711 | 3.161222 | 15.06849
|  | SK-2020-24-A | 6.042387 | 0 | 0 | 4.10628 | 20.77295 | 19.80676 | 12.43961 | 7.971014 | 6.642512 | 5.555556 | 22.70531
|  | SK-2020-53-A | 3.034199 | 0 | 0 | 3.017241 | 21.65948 | 19.93534 | 12.93103 | 8.728448 | 7.543103 | 6.25 | 19.93534
|  | SK-2020-54-A | 4.228692 | 0 | 0 | 3.325688 | 27.52294 | 20.87156 | 11.92661 | 7.454128 | 6.192661 | 4.931193 | 17.77523
|  | SK-2020-55-A | 5.972824 | 0 | 0 | 0.2237136 | 14.31767 | 22.70694 | 15.65996 | 8.836689 | 7.718121 | 6.823266 | 23.71365
| Kunda | SK-2020-5-A | 5.203731 | 0 | 0 | 12.32704 | 23.39623 | 14.84277 | 8.930818 | 6.289308 | 6.918239 | 6.540881 | 20.75472
|  | SK-2020-6-A | 7.701523 | 0 | 0 | 11.71662 | 24.38692 | 15.3951 | 9.945504 | 7.493188 | 6.13079 | 3.950954 | 20.98093
|  | SK-2020-32-A | 3.469705 | 0 | 0.8820287 | 12.89967 | 23.48401 | 16.53804 | 10.25358 | 6.615215 | 5.512679 | 4.63065 | 19.18412
|  | SK-2020-33-A | 5.541487 | 0 | 0 | 8.450704 | 21.00939 | 17.25352 | 10.91549 | 7.159624 | 5.399061 | 4.460094 | 25.35211
| Vasalemma | SK-2020-30-A | 5.347833 | 0 | 0 | 12.89157 | 26.62651 | 18.55422 | 10.72289 | 6.626506 | 4.096386 | 3.13253 | 17.3494
|  | SK-2020-31-A | 4.337869 | 0 | 0 | 5.427252 | 18.01386 | 21.24711 | 18.01386 | 11.54734 | 6.928406 | 4.157044 | 14.66513
| Suurkõrtsi | SK-2020-34-A | 4.601588 | 0 | 0 | 2.59901 | 14.23267 | 17.07921 | 13.73762 | 12.00495 | 11.75743 | 8.787129 | 19.80198
|  | SK-2020-35-A | 7.645996 | 0 | 2.008929 | 10.37946 | 16.74107 | 15.06696 | 10.71429 | 8.035714 | 7.03125 | 5.46875 | 24.55357
| Eivere | SK-2020-15-A | 5.127845 | 0 | 0 | 2.57732 | 23.96907 | 19.07216 | 12.24227 | 8.376289 | 7.087629 | 6.185567 | 20.48969
|  | SK-2020-16-A | 6.148389 | 0 | 0 | 3.113772 | 24.67066 | 20.95808 | 12.33533 | 7.664671 | 6.227545 | 5.389222 | 19.64072
| Reinu | SK-2020-12-A | 3.631399 | 0.1160093 | 3.24826 | 16.35731 | 25.75406 | 15.42923 | 8.12065 | 4.640371 | 3.132251 | 2.436195 | 20.76566
|  | SK-2020-13-A | 6.385118 | 9.497817 | 9.825328 | 19.32314 | 17.03057 | 8.515284 | 4.912664 | 3.275109 | 2.401747 | 1.965066 | 23.25328
| Maardu | SK-2020-36-A | 6.879716 | 0 | 0 | 5.339266 | 22.80311 | 20.35595 | 13.1257 | 8.676307 | 6.785317 | 5.228031 | 17.68632
| Pusku | SK-2020-7-A | 9.121406 | 0 | 5.868263 | 16.16766 | 21.07784 | 14.37126 | 7.664671 | 4.191617 | 2.634731 | 2.994012 | 25.02994
| Orava | SK-2020-11-A | 8.373273 | 2.561118 | 2.211874 | 11.40861 | 18.04424 | 15.48312 | 9.429569 | 6.28638 | 4.540163 | 4.19092 | 25.844
| Sutlema | SK-2020-14-A | 8.310003 | 1.470588 | 9.558824 | 24.26471 | 22.67157 | 14.33824 | 6.985294 | 3.063725 | 1.102941 | 0.122549 | 16.42157
Both, limestone and dolostone mined | Sopimetsa | SK-2020-19-A | 2.334784 | 0 | 0.2152853 | 13.77826 | 25.94187 | 17.33046 | 11.30248 | 7.857912 | 6.673843 | 4.951561 | 11.94833
|  | SK-2020-20-A | 4.66978 | 0 | 0.9473684 | 11.89474 | 23.68421 | 15.26316 | 11.78947 | 8.842105 | 7.684211 | 5.789474 | 14.10526
|  | SK-2020-21-A | 5.40692 | 0 | 1.322482 | 14.34385 | 22.17701 | 15.86979 | 12.1058 | 8.850458 | 6.917599 | 4.781282 | 13.63174
|  | SK-2020-56-A | 5.508777 | 0 | 0 | 7.419018 | 20.27168 | 15.67398 | 10.97179 | 8.254963 | 7.732497 | 6.896552 | 22.77952
|  | SK-2020-57-A | 3.502094 | 0.09960159 | 2.689243 | 19.92032 | 28.48606 | 14.34263 | 7.270916 | 4.780876 | 4.083665 | 3.486056 | 14.84064
| Lubja | SK-2020-27-A | 4.836452 | 0 | 0 | 9.816613 | 29.66559 | 17.79935 | 9.385113 | 5.609493 | 3.883495 | 2.804746 | 21.0356
|  | SK-2020-28-A | 7.979246 | 0 | 0 | 6.601732 | 27.27273 | 19.37229 | 11.58009 | 6.385281 | 3.354978 | 2.597403 | 22.8355
|  | SK-2020-29-A | 7.82649 | 0 | 0 | 6.68348 | 29.25599 | 19.92434 | 10.59269 | 5.674653 | 3.278689 | 2.522068 | 22.0681
Dolostone | Rõstla | SK-2020-25-A | 4.042636 | 0 | 0 | 10.65574 | 32.9918 | 16.90574 | 9.118852 | 6.045082 | 4.713115 | 3.586066 | 15.98361
|  | SK-2020-26-A | 5.794948 | 0 | 0 | 5.441354 | 17.89601 | 14.6312 | 13.54293 | 13.05925 | 10.27811 | 7.496977 | 17.65417
|  | SK-2020-51-A | 5.574399 | 0 | 0 | 3.338898 | 21.14636 | 17.58486 | 13.29994 | 10.35058 | 9.571508 | 6.90039 | 17.80746
|  | SK-2020-52-A | 6.0807 | 0 | 0 | 6.521739 | 28.26087 | 15.33816 | 9.178744 | 7.487923 | 7.125604 | 6.884058 | 19.2029
| Anelema | SK-2020-8-A | 3.882387 | 0 | 0 | 6.705202 | 28.55491 | 20.23121 | 10.52023 | 4.739884 | 2.543353 | 4.277457 | 22.42775
|  | SK-2020-9-A | 6.167588 | 0 | 0.9661836 | 12.19807 | 25.48309 | 17.99517 | 9.782609 | 4.589372 | 2.657005 | 4.227053 | 22.10145
|  | SK-2020-10-A | 7.41281 | 0 | 0.7371007 | 12.65356 | 27.27273 | 17.69042 | 9.336609 | 4.299754 | 1.965602 | 3.316953 | 22.72727
| Marinova | SK-2020-43-A | 7.132502 | 1.279318 | 6.076759 | 21.7484 | 20.14925 | 8.955224 | 4.797441 | 3.944563 | 4.477612 | 6.183369 | 22.38806
|  | SK-2020-44-A | 6.582901 | 0 | 3.062426 | 12.60306 | 18.8457 | 16.13663 | 9.658422 | 5.771496 | 4.829211 | 5.771496 | 23.32155
|  | SK-2020-45-A | 6.438018 | 0 | 1.913876 | 12.32057 | 23.68421 | 16.38756 | 10.16746 | 6.100478 | 5.62201 | 6.45933 | 17.3445
| Kareda | SK-2020-17-A | 5.695275 | 0 | 8.598726 | 17.19745 | 15.81741 | 10.82803 | 8.174098 | 8.067941 | 9.55414 | 8.386412 | 13.3758
|  | SK-2020-18-A | 4.869972 | 1.356589 | 11.24031 | 21.99612 | 17.15116 | 10.56202 | 6.782946 | 5.717054 | 6.492248 | 6.492248 | 12.2093

## XRF
Content, %
Mineral resource | Deposit | Sample number | LOI 950 °C | SiO2 | TiO2 | Al2O3 | Fe2O3 | MnO | MgO | CaO | Na2O | K2O | P2O5 | SO3
Limestone | Väo | SK-2019-2-A | 34.56383 | 13.78282 | 0.2552011 | 3.937949 | 2.17837 | 0.1380049 | 4.534072 | 38.00533 | 0.1498488 | 1.332935 | 0.7124036 | 0.4089761
Limestone | Väo | SK-2019-3-A | 31.92114 | 16.38658 | 0.322013 | 4.667487 | 3.247362 | 0.1325495 | 4.921421 | 34.42067 | 0.2192139 | 1.673378 | 1.264361 | 0.6576418
Limestone | Väo | SK-2020-37-A | 26.24931 | 25.12238 | 0.4848075 | 7.323953 | 3.225722 | 0.1102499 | 3.495871 | 28.98623 | 0.3928109 | 3.070935 | 1.272766 | 0.6067396
Limestone | Väo | SK-2020-38-A | 32.41248 | 16.08583 | 0.3054956 | 4.56013 | 2.810289 | 0.1161154 | 3.897772 | 36.63244 | 0.2297976 | 1.634266 | 1.040442 | 0.628564
Limestone | Väo | SK-2020-39-A | 30.30723 | 17.52007 | 0.3533424 | 5.232534 | 4.20805 | 0.1276075 | 4.31677 | 33.88463 | 0.1414763 | 2.138174 | 1.454697 | 0.5854193
Limestone | Väo | SK-2020-40-A | 32.26768 | 16.9026 | 0.3176646 | 4.766323 | 1.748171 | 0.07924681 | 2.015036 | 38.8648 | 0.2675426 | 1.635058 | 0.5608913 | 0.6197507
Limestone | Väo | SK-2020-41-A | 34.00768 | 14.12434 | 0.2501109 | 3.856591 | 1.622751 | 0.08546006 | 2.055001 | 41.37059 | 0.1643209 | 1.442592 | 0.5212074 | 0.6262672
Limestone | Väo | SK-2020-42-A | 33.41647 | 11.72003 | 0.2283815 | 3.418398 | 2.995593 | 0.1143905 | 1.621309 | 42.64009 | 0.1930922 | 0.9548078 | 1.768725 | 0.7017904
Limestone | Väo | SK-2020-46-A | 32.68306 | 16.94367 | 0.329853 | 4.892595 | 2.455049 | 0.1450007 | 6.298846 | 33.45652 | 0.3406237 | 1.406924 | 0.785656 | 0.5190136
Limestone | Väo | SK-2020-47-A | 32.56016 | 17.04947 | 0.3257344 | 4.88197 | 2.451438 | 0.1414213 | 5.967077 | 34.00317 | 0.3655239 | 1.279334 | 0.7974761 | 0.570541
Limestone | Väo | SK-2020-58-A | 25.81026 | 27.12994 | 0.4659116 | 7.43307 | 2.618898 | 0.072335 | 2.377781 | 29.09722 | 0.347208 | 3.134517 | 0.2235337 | 1.046075
Limestone | Harku | SK-2019-1-A | 35.74664 | 11.71017 | 0.1754117 | 2.570134 | 2.149917 | 0.1312696 | 4.173898 | 40.69808 | 0.0918823 | 1.177764 | 0.440264 | 1.050542
Limestone | Harku | SK-2019-4-A | 34.08502 | 14.18886 | 0.220156 | 3.328047 | 1.743451 | 0.09201731 | 2.475766 | 40.88706 | 0.1964266 | 1.194379 | 0.429502 | 1.050685
Limestone | Harku | SK-2020-48-A | 31.17101 | 19.70368 | 0.3221197 | 4.900624 | 2.226618 | 0.08947769 | 2.798587 | 35.65342 | 0.4473884 | 1.256817 | 0.3630729 | 1.299491
Limestone | Harku | SK-2020-49-A | 31.36979 | 19.23499 | 0.3205031 | 4.802742 | 2.398626 | 0.09985695 | 3.298368 | 35.4475 | 0.4790389 | 1.251815 | 0.4170658 | 1.23603
Limestone | Harku | SK-2020-50-A | 33.06367 | 16.60557 | 0.2677453 | 4.182851 | 2.279852 | 0.1163353 | 3.450568 | 37.31701 | 0.3755128 | 1.182096 | 0.5305374 | 1.006722
Limestone | Harku | SK-2020-59-A | 30.83203 | 18.67734 | 0.3409981 | 5.033353 | 2.573048 | 0.09697349 | 3.157518 | 35.00591 | 0.2019705 | 2.001721 | 0.5902795 | 0.9918687
Limestone | Harku | SK-2020-60-A | 31.68807 | 17.4684 | 0.3080868 | 4.643162 | 2.491336 | 0.1025362 | 3.306981 | 35.92525 | 0.2773465 | 1.651099 | 0.5441729 | 1.065666
Limestone | Pajusi | SK-2020-22-A | 31.93982 | 24.07246 | 0.2212296 | 3.716658 | 1.135645 | 0.03727384 | 9.327845 | 27.41906 | 0.2011178 | 1.566708 | 0.02694979 | 0.2721795
Limestone | Pajusi | SK-2020-23-A | 34.81578 | 17.88902 | 0.1755281 | 2.917509 | 0.9641137 | 0.02787799 | 6.615859 | 34.75714 | 0.1632669 | 1.082208 | 0.0245223 | 0.4355936
Limestone | Pajusi | SK-2020-24-A | 34.94199 | 19.57084 | 0.1584423 | 2.492568 | 0.8649918 | 0.02969183 | 8.715614 | 31.63049 | 0.08501781 | 0.9461452 | 0.01545778 | 0.3349187
Limestone | Pajusi | SK-2020-53-A | 39.94233 | 7.29052 | 0.06606343 | 0.9381008 | 0.3429293 | 0.01717649 | 2.785475 | 47.92602 | 0.03843691 | 0.3213085 | 0.008588247 | 0.1423367
Limestone | Pajusi | SK-2020-54-A | 33.92205 | 19.37617 | 0.1711419 | 2.503033 | 0.7678258 | 0.02425061 | 5.65429 | 35.87372 | 0.1440499 | 0.779059 | 0.01453715 | 0.2491139
Limestone | Pajusi | SK-2020-55-A | 33.42959 | 20.65366 | 0.1704202 | 2.634857 | 0.8674124 | 0.02582932 | 6.998547 | 33.425 | 0.1111726 | 0.9153431 | 0.01271495 | 0.2862528
Limestone | Kunda | SK-2020-5-A | 28.7277 | 24.25485 | 0.394428 | 6.122455 | 2.99596 | 0.1644744 | 8.103062 | 24.84403 | 0.1975668 | 2.334816 | 0.8238536 | 0.9137465
Limestone | Kunda | SK-2020-6-A | 33.72956 | 13.20571 | 0.2571293 | 3.737653 | 3.341355 | 0.1356556 | 3.805911 | 38.70194 | 0.2074265 | 1.075569 | 1.32468 | 0.3717772
Limestone | Kunda | SK-2020-32-A | 30.28187 | 22.3349 | 0.3590484 | 5.348775 | 2.017643 | 0.08331317 | 3.135922 | 33.79935 | 0.2969992 | 1.797333 | 0.5189818 | 0.7187939
Limestone | Kunda | SK-2020-33-A | 28.89565 | 25.11985 | 0.378012 | 5.808855 | 1.97242 | 0.06243886 | 2.448983 | 32.26125 | 0.1562731 | 2.361695 | 0.271507 | 0.6912622
Limestone | Vasalemma | SK-2020-30-A | 34.53206 | 14.39116 | 0.1826555 | 3.268814 | 1.74603 | 0.0412448 | 3.713341 | 39.69321 | 0.1905117 | 1.107063 | 0.1037012 | 1.279898
Limestone | Vasalemma | SK-2020-31-A | 35.91946 | 9.830596 | 0.1288019 | 2.312667 | 1.802586 | 0.042165 | 1.991623 | 44.64491 | 0.2326124 | 0.6664376 | 0.1741068 | 2.329328
Limestone | Suurkõrtsi | SK-2020-34-A | 30.25311 | 18.43201 | 0.3668686 | 5.692043 | 3.594057 | 0.1401912 | 8.272678 | 28.84034 | 0.1729723 | 2.326059 | 2.403059 | 0.2224926
Limestone | Suurkõrtsi | SK-2020-35-A | 29.95418 | 19.45453 | 0.4006621 | 6.067369 | 3.591249 | 0.1365193 | 2.880284 | 34.38549 | 0.2514645 | 2.218351 | 1.11625 | 0.1646077
Limestone | Eivere | SK-2020-15-A | 35.94456 | 13.93035 | 0.225757 | 3.801723 | 1.409713 | 0.02016593 | 5.292607 | 37.23088 | 0.1477567 | 1.215663 | 0.01268298 | 0.4660994
Limestone | Eivere | SK-2020-16-A | 34.58229 | 15.5111 | 0.257108 | 4.19444 | 1.635727 | 0.01939701 | 5.576314 | 35.95606 | 0.221959 | 1.338263 | 0.00943814 | 0.6613207
Limestone | Reinu | SK-2020-12-A | 26.02572 | 28.27003 | 0.4364593 | 7.180812 | 3.042828 | 0.02491971 | 6.336311 | 24.24207 | 0.2674133 | 2.889812 | 0.01406288 | 1.279503
Limestone | Reinu | SK-2020-13-A | 26.74733 | 27.13559 | 0.424968 | 6.89304 | 2.901531 | 0.02538205 | 6.159136 | 25.51984 | 0.2095832 | 2.871073 | 0.01929036 | 1.206735
Limestone | Maardu | SK-2020-36-A | 30.92806 | 17.9739 | 0.3267103 | 4.94417 | 3.286443 | 0.1357954 | 3.920523 | 34.87442 | 0.2790506 | 1.694335 | 1.420257 | 0.4993901
Limestone | Pusku | SK-2020-7-A | 36.85149 | 13.37991 | 0.1654491 | 2.323234 | 1.16067 | 0.0235544 | 6.614807 | 38.25537 | 0.1357693 | 0.6958966 | 0.02159679 | 0.3997301
Limestone | Orava | SK-2020-11-A | 34.50131 | 16.66029 | 0.2276014 | 4.100716 | 1.861663 | 0.02691014 | 6.859167 | 33.64091 | 0.1997186 | 1.313733 | 0.02224139 | 0.4389918
Limestone | Sutlema | SK-2020-14-A | 41.45073 | 4.923443 | 0.06086196 | 1.014946 | 0.5494966 | 0.01483873 | 4.366411 | 46.79416 | 0.0967995 | 0.2086696 | 0.01559226 | 0.2196827
Limestone and Dolostone | Sopimetsa | SK-2020-19-A | 41.4572 | 6.968794 | 0.08345861 | 1.411262 | 1.050188 | 0.07238875 | 12.79293 | 35.08739 | 0.07418543 | 0.3715067 | 0.012229 | 0.1570645
Limestone and Dolostone | Sopimetsa | SK-2020-20-A | 37.56787 | 15.31119 | 0.1586588 | 2.558219 | 1.209619 | 0.06758371 | 13.6754 | 28.38639 | 0.1574288 | 0.7176542 | 0.01561989 | 0.1340605
Limestone and Dolostone | Sopimetsa | SK-2020-21-A | 33.69718 | 21.12723 | 0.2357629 | 3.790492 | 1.45964 | 0.05518549 | 9.960165 | 28.16093 | 0.1632707 | 1.181427 | 0.02227012 | 0.1430251
Limestone and Dolostone | Sopimetsa | SK-2020-56-A | 32.01033 | 21.86091 | 0.2542814 | 4.000512 | 1.476736 | 0.03678241 | 7.293252 | 30.83331 | 0.1223814 | 1.424384 | 0.02658396 | 0.08022781
Limestone and Dolostone | Sopimetsa | SK-2020-57-A | 34.24409 | 15.40266 | 0.2301457 | 3.687592 | 1.699133 | 0.03899326 | 2.186384 | 40.37413 | 0.1196758 | 1.073136 | 0.02807777 | 0.1203333
Limestone and Dolostone | Lubja | SK-2020-27-A | 38.13779 | 10.86177 | 0.1558928 | 2.635949 | 1.174763 | 0.01688838 | 10.45719 | 35.20578 | 0.07485327 | 1.012066 | 0.01280548 | 0.7868873
Limestone and Dolostone | Lubja | SK-2020-28-A | 36.37202 | 13.76973 | 0.2010644 | 3.507174 | 1.423358 | 0.01947016 | 9.960324 | 33.47468 | 0.1107127 | 1.137668 | 0.02004281 | 0.4135819
Limestone and Dolostone | Lubja | SK-2020-29-A | 37.38672 | 12.5452 | 0.1784478 | 3.132542 | 1.301104 | 0.01966057 | 10.66492 | 33.52941 | 0.1402537 | 0.9604877 | 0.01947273 | 0.4357884
Dolostone | Rõstla | SK-2020-25-A | 35.78993 | 17.60035 | 0.2504578 | 4.221732 | 1.59825 | 0.06185549 | 15.739 | 22.83846 | 0.1568524 | 1.670351 | 0.01271263 | 0.1631771
Dolostone | Rõstla | SK-2020-26-A | 31.45721 | 25.02566 | 0.3159686 | 5.266818 | 1.8445 | 0.06407141 | 13.78109 | 19.61301 | 0.1910665 | 2.241486 | 0.01492074 | 0.1681115
Dolostone | Rõstla | SK-2020-51-A | 28.91986 | 28.98637 | 0.3049338 | 4.957129 | 1.722983 | 0.0698007 | 13.02828 | 18.87178 | 0.1904948 | 2.221254 | 0.0304223 | 0.3084878
Dolostone | Rõstla | SK-2020-52-A | 30.31138 | 26.47409 | 0.2926922 | 4.82315 | 1.898318 | 0.06829485 | 13.80741 | 19.72188 | 0.1895531 | 2.100415 | 0.01993095 | 0.2153378
Dolostone | Anelema | SK-2020-8-A | 39.68804 | 11.1554 | 0.1373303 | 2.363276 | 1.041322 | 0.04519959 | 17.89235 | 26.23009 | 0.1397187 | 0.7194915 | 0.05827583 | 0.3904958
Dolostone | Anelema | SK-2020-9-A | 38.6261 | 12.4534 | 0.1597992 | 2.782815 | 1.141683 | 0.04210679 | 17.58399 | 25.50712 | 0.1227355 | 0.8798071 | 0.07430968 | 0.6738302
Dolostone | Anelema | SK-2020-10-A | 38.46117 | 13.12108 | 0.1821611 | 3.189951 | 1.30498 | 0.04234179 | 17.18102 | 25.05172 | 0.1078345 | 0.9991444 | 0.07651984 | 0.38991
Dolostone | Marinova | SK-2020-43-A | 34.18933 | 18.39408 | 0.2928575 | 5.52678 | 2.073036 | 0.08167104 | 14.0361 | 23.75107 | 0.166501 | 2.114497 | 0.03520871 | 0.1434673
Dolostone | Marinova | SK-2020-44-A | 36.81839 | 14.9355 | 0.2451447 | 4.304563 | 1.761503 | 0.0821361 | 15.22487 | 25.73387 | 0.1162542 | 1.427273 | 0.03291762 | 0.157954
Dolostone | Marinova | SK-2020-45-A | 36.43558 | 15.45314 | 0.2390022 | 4.347806 | 1.809043 | 0.06744184 | 14.86899 | 25.74994 | 0.1716239 | 1.463253 | 0.04436796 | 0.216119
Dolostone | Kareda | SK-2020-17-A | 43.492 | 5.143952 | 0.08559267 | 1.372839 | 0.6131344 | 0.03194341 | 19.65946 | 28.95046 | 0.07328523 | 0.371461 | 0.01409762 | 0.1085293
Dolostone | Kareda | SK-2020-18-A | 43.25118 | 5.905782 | 0.07809205 | 1.244417 | 0.5511389 | 0.02882102 | 19.82077 | 28.50079 | 0.05561952 | 0.3679877 | 0.01511278 | 0.1044973
Note on D2: [Kommentarthread] Ihre Version von Excel gestattet Ihnen das Lesen dieses Kommentarthreads. Jegliche Bearbeitungen daran werden jedoch entfernt, wenn die Datei in einer neueren Version von Excel geöffnet wird. Weitere Informationen: https://go.microsoft.com/fwlink/?linkid=870924. Kommentar: Loss on ignition

## Filtered by CaO
[8 empty] | < 3,2% | CaO > 44% |  |  | < 0,5%
| Sample | LOI 950 | SiO2 (%) | TiO2 (%) | Al2O3 (%) | Fe2O3 (%) | MnO (%) | MgO (%) | CaO (%) | Na2O (%) | K2O (%) | P2O5 (%) | SO3 (%)
I | SK-2020-53-A | 39.94233 | 7.29052 | 0.06606343 | 0.9381008 | 0.3429293 | 0.01717649 | 2.785475 | 47.92602 | 0.03843691 | 0.3213085 | 0.008588247 | 0.1423367 | Otisaare
| SK-2020-14-A | 41.45073 | 4.923443 | 0.06086196 | 1.014946 | 0.5494966 | 0.01483873 | 4.366411 | 46.79416 | 0.0967995 | 0.2086696 | 0.01559226 | 0.2196827 |  | Info from Heidelberg guys:
II | SK-2020-31-A | 35.91946 | 9.830596 | 0.1288019 | 2.312667 | 1.802586 | 0.042165 | 1.991623 | 44.64491 | 0.2326124 | 0.6664376 | 0.1741068 | 2.329328 | Vasalemma | It is important that CaO > 44%
| SK-2020-42-A | 33.41647 | 11.72003 | 0.2283815 | 3.418398 | 2.995593 | 0.1143905 | 1.621309 | 42.64009 | 0.1930922 | 0.9548078 | 1.768725 | 0.7017904 |  | MgO < 3,2%
III | SK-2020-41-A | 34.00768 | 14.12434 | 0.2501109 | 3.856591 | 1.622751 | 0.08546006 | 2.055001 | 41.37059 | 0.1643209 | 1.442592 | 0.5212074 | 0.6262672 |  | P2O5 < 0,5%
IV | SK-2019-4-A | 34.08502 | 14.18886 | 0.220156 | 3.328047 | 1.743451 | 0.09201731 | 2.475766 | 40.88706 | 0.1964266 | 1.194379 | 0.429502 | 1.050685 |  | These three are most important, other are measured on specia occasion
| SK-2019-1-A | 35.74664 | 11.71017 | 0.1754117 | 2.570134 | 2.149917 | 0.1312696 | 4.173898 | 40.69808 | 0.0918823 | 1.177764 | 0.440264 | 1.050542
V | SK-2020-57-A | 34.24409 | 15.40266 | 0.2301457 | 3.687592 | 1.699133 | 0.03899326 | 2.186384 | 40.37413 | 0.1196758 | 1.073136 | 0.02807777 | 0.1203333
| SK-2020-30-A | 34.53206 | 14.39116 | 0.1826555 | 3.268814 | 1.74603 | 0.0412448 | 3.713341 | 39.69321 | 0.1905117 | 1.107063 | 0.1037012 | 1.279898
VI | SK-2020-40-A | 32.26768 | 16.9026 | 0.3176646 | 4.766323 | 1.748171 | 0.07924681 | 2.015036 | 38.8648 | 0.2675426 | 1.635058 | 0.5608913 | 0.6197507 |  | And extra becouse it made sample selection easier:
| SK-2020-6-A | 33.72956 | 13.20571 | 0.2571293 | 3.737653 | 3.341355 | 0.1356556 | 3.805911 | 38.70194 | 0.2074265 | 1.075569 | 1.32468 | 0.3717772 |  | SiO2 12-16% | These two indicate clay
| SK-2020-7-A | 36.85149 | 13.37991 | 0.1654491 | 2.323234 | 1.16067 | 0.0235544 | 6.614807 | 38.25537 | 0.1357693 | 0.6958966 | 0.02159679 | 0.3997301 |  | Al2O3 2-5%
| SK-2019-2-A | 34.56383 | 13.78282 | 0.2552011 | 3.937949 | 2.17837 | 0.1380049 | 4.534072 | 38.00533 | 0.1498488 | 1.332935 | 0.7124036 | 0.4089761 |  | Fe2O3 <2%
| SK-2020-50-A | 33.06367 | 16.60557 | 0.2677453 | 4.182851 | 2.279852 | 0.1163353 | 3.450568 | 37.31701 | 0.3755128 | 1.182096 | 0.5305374 | 1.006722
| SK-2020-15-A | 35.94456 | 13.93035 | 0.225757 | 3.801723 | 1.409713 | 0.02016593 | 5.292607 | 37.23088 | 0.1477567 | 1.215663 | 0.01268298 | 0.4660994
| SK-2020-38-A | 32.41248 | 16.08583 | 0.3054956 | 4.56013 | 2.810289 | 0.1161154 | 3.897772 | 36.63244 | 0.2297976 | 1.634266 | 1.040442 | 0.628564
| SK-2020-16-A | 34.58229 | 15.5111 | 0.257108 | 4.19444 | 1.635727 | 0.01939701 | 5.576314 | 35.95606 | 0.221959 | 1.338263 | 0.00943814 | 0.6613207
| SK-2020-60-A | 31.68807 | 17.4684 | 0.3080868 | 4.643162 | 2.491336 | 0.1025362 | 3.306981 | 35.92525 | 0.2773465 | 1.651099 | 0.5441729 | 1.065666
| SK-2020-54-A | 33.92205 | 19.37617 | 0.1711419 | 2.503033 | 0.7678258 | 0.02425061 | 5.65429 | 35.87372 | 0.1440499 | 0.779059 | 0.01453715 | 0.2491139
| SK-2020-48-A | 31.17101 | 19.70368 | 0.3221197 | 4.900624 | 2.226618 | 0.08947769 | 2.798587 | 35.65342 | 0.4473884 | 1.256817 | 0.3630729 | 1.299491
| SK-2020-49-A | 31.36979 | 19.23499 | 0.3205031 | 4.802742 | 2.398626 | 0.09985695 | 3.298368 | 35.4475 | 0.4790389 | 1.251815 | 0.4170658 | 1.23603
| SK-2020-27-A | 38.13779 | 10.86177 | 0.1558928 | 2.635949 | 1.174763 | 0.01688838 | 10.45719 | 35.20578 | 0.07485327 | 1.012066 | 0.01280548 | 0.7868873
| SK-2020-19-A | 41.4572 | 6.968794 | 0.08345861 | 1.411262 | 1.050188 | 0.07238875 | 12.79293 | 35.08739 | 0.07418543 | 0.3715067 | 0.012229 | 0.1570645
| SK-2020-59-A | 30.83203 | 18.67734 | 0.3409981 | 5.033353 | 2.573048 | 0.09697349 | 3.157518 | 35.00591 | 0.2019705 | 2.001721 | 0.5902795 | 0.9918687
| SK-2020-36-A | 30.92806 | 17.9739 | 0.3267103 | 4.94417 | 3.286443 | 0.1357954 | 3.920523 | 34.87442 | 0.2790506 | 1.694335 | 1.420257 | 0.4993901
| SK-2020-23-A | 34.81578 | 17.88902 | 0.1755281 | 2.917509 | 0.9641137 | 0.02787799 | 6.615859 | 34.75714 | 0.1632669 | 1.082208 | 0.0245223 | 0.4355936
| SK-2019-3-A | 31.92114 | 16.38658 | 0.322013 | 4.667487 | 3.247362 | 0.1325495 | 4.921421 | 34.42067 | 0.2192139 | 1.673378 | 1.264361 | 0.6576418
| SK-2020-35-A | 29.95418 | 19.45453 | 0.4006621 | 6.067369 | 3.591249 | 0.1365193 | 2.880284 | 34.38549 | 0.2514645 | 2.218351 | 1.11625 | 0.1646077
| SK-2020-47-A | 32.56016 | 17.04947 | 0.3257344 | 4.88197 | 2.451438 | 0.1414213 | 5.967077 | 34.00317 | 0.3655239 | 1.279334 | 0.7974761 | 0.570541
| SK-2020-39-A | 30.30723 | 17.52007 | 0.3533424 | 5.232534 | 4.20805 | 0.1276075 | 4.31677 | 33.88463 | 0.1414763 | 2.138174 | 1.454697 | 0.5854193
| SK-2020-32-A | 30.28187 | 22.3349 | 0.3590484 | 5.348775 | 2.017643 | 0.08331317 | 3.135922 | 33.79935 | 0.2969992 | 1.797333 | 0.5189818 | 0.7187939
| SK-2020-11-A | 34.50131 | 16.66029 | 0.2276014 | 4.100716 | 1.861663 | 0.02691014 | 6.859167 | 33.64091 | 0.1997186 | 1.313733 | 0.02224139 | 0.4389918
| SK-2020-29-A | 37.38672 | 12.5452 | 0.1784478 | 3.132542 | 1.301104 | 0.01966057 | 10.66492 | 33.52941 | 0.1402537 | 0.9604877 | 0.01947273 | 0.4357884
| SK-2020-28-A | 36.37202 | 13.76973 | 0.2010644 | 3.507174 | 1.423358 | 0.01947016 | 9.960324 | 33.47468 | 0.1107127 | 1.137668 | 0.02004281 | 0.4135819
| SK-2020-46-A | 32.68306 | 16.94367 | 0.329853 | 4.892595 | 2.455049 | 0.1450007 | 6.298846 | 33.45652 | 0.3406237 | 1.406924 | 0.785656 | 0.5190136
| SK-2020-55-A | 33.42959 | 20.65366 | 0.1704202 | 2.634857 | 0.8674124 | 0.02582932 | 6.998547 | 33.425 | 0.1111726 | 0.9153431 | 0.01271495 | 0.2862528
| SK-2020-33-A | 28.89565 | 25.11985 | 0.378012 | 5.808855 | 1.97242 | 0.06243886 | 2.448983 | 32.26125 | 0.1562731 | 2.361695 | 0.271507 | 0.6912622
| SK-2020-24-A | 34.94199 | 19.57084 | 0.1584423 | 2.492568 | 0.8649918 | 0.02969183 | 8.715614 | 31.63049 | 0.08501781 | 0.9461452 | 0.01545778 | 0.3349187
| SK-2020-56-A | 32.01033 | 21.86091 | 0.2542814 | 4.000512 | 1.476736 | 0.03678241 | 7.293252 | 30.83331 | 0.1223814 | 1.424384 | 0.02658396 | 0.08022781
| SK-2020-58-A | 25.81026 | 27.12994 | 0.4659116 | 7.43307 | 2.618898 | 0.072335 | 2.377781 | 29.09722 | 0.347208 | 3.134517 | 0.2235337 | 1.046075
| SK-2020-37-A | 26.24931 | 25.12238 | 0.4848075 | 7.323953 | 3.225722 | 0.1102499 | 3.495871 | 28.98623 | 0.3928109 | 3.070935 | 1.272766 | 0.6067396
| SK-2020-17-A | 43.492 | 5.143952 | 0.08559267 | 1.372839 | 0.6131344 | 0.03194341 | 19.65946 | 28.95046 | 0.07328523 | 0.371461 | 0.01409762 | 0.1085293
| SK-2020-34-A | 30.25311 | 18.43201 | 0.3668686 | 5.692043 | 3.594057 | 0.1401912 | 8.272678 | 28.84034 | 0.1729723 | 2.326059 | 2.403059 | 0.2224926
| SK-2020-18-A | 43.25118 | 5.905782 | 0.07809205 | 1.244417 | 0.5511389 | 0.02882102 | 19.82077 | 28.50079 | 0.05561952 | 0.3679877 | 0.01511278 | 0.1044973
| SK-2020-20-A | 37.56787 | 15.31119 | 0.1586588 | 2.558219 | 1.209619 | 0.06758371 | 13.6754 | 28.38639 | 0.1574288 | 0.7176542 | 0.01561989 | 0.1340605
| SK-2020-21-A | 33.69718 | 21.12723 | 0.2357629 | 3.790492 | 1.45964 | 0.05518549 | 9.960165 | 28.16093 | 0.1632707 | 1.181427 | 0.02227012 | 0.1430251
| SK-2020-22-A | 31.93982 | 24.07246 | 0.2212296 | 3.716658 | 1.135645 | 0.03727384 | 9.327845 | 27.41906 | 0.2011178 | 1.566708 | 0.02694979 | 0.2721795
| SK-2020-8-A | 39.68804 | 11.1554 | 0.1373303 | 2.363276 | 1.041322 | 0.04519959 | 17.89235 | 26.23009 | 0.1397187 | 0.7194915 | 0.05827583 | 0.3904958
| SK-2020-45-A | 36.43558 | 15.45314 | 0.2390022 | 4.347806 | 1.809043 | 0.06744184 | 14.86899 | 25.74994 | 0.1716239 | 1.463253 | 0.04436796 | 0.216119
| SK-2020-44-A | 36.81839 | 14.9355 | 0.2451447 | 4.304563 | 1.761503 | 0.0821361 | 15.22487 | 25.73387 | 0.1162542 | 1.427273 | 0.03291762 | 0.157954
| SK-2020-13-A | 26.74733 | 27.13559 | 0.424968 | 6.89304 | 2.901531 | 0.02538205 | 6.159136 | 25.51984 | 0.2095832 | 2.871073 | 0.01929036 | 1.206735
| SK-2020-9-A | 38.6261 | 12.4534 | 0.1597992 | 2.782815 | 1.141683 | 0.04210679 | 17.58399 | 25.50712 | 0.1227355 | 0.8798071 | 0.07430968 | 0.6738302
| SK-2020-10-A | 38.46117 | 13.12108 | 0.1821611 | 3.189951 | 1.30498 | 0.04234179 | 17.18102 | 25.05172 | 0.1078345 | 0.9991444 | 0.07651984 | 0.38991
| SK-2020-5-A | 28.7277 | 24.25485 | 0.394428 | 6.122455 | 2.99596 | 0.1644744 | 8.103062 | 24.84403 | 0.1975668 | 2.334816 | 0.8238536 | 0.9137465
| SK-2020-12-A | 26.02572 | 28.27003 | 0.4364593 | 7.180812 | 3.042828 | 0.02491971 | 6.336311 | 24.24207 | 0.2674133 | 2.889812 | 0.01406288 | 1.279503
| SK-2020-43-A | 34.18933 | 18.39408 | 0.2928575 | 5.52678 | 2.073036 | 0.08167104 | 14.0361 | 23.75107 | 0.166501 | 2.114497 | 0.03520871 | 0.1434673
| SK-2020-25-A | 35.78993 | 17.60035 | 0.2504578 | 4.221732 | 1.59825 | 0.06185549 | 15.739 | 22.83846 | 0.1568524 | 1.670351 | 0.01271263 | 0.1631771
| SK-2020-52-A | 30.31138 | 26.47409 | 0.2926922 | 4.82315 | 1.898318 | 0.06829485 | 13.80741 | 19.72188 | 0.1895531 | 2.100415 | 0.01993095 | 0.2153378
| SK-2020-26-A | 31.45721 | 25.02566 | 0.3159686 | 5.266818 | 1.8445 | 0.06407141 | 13.78109 | 19.61301 | 0.1910665 | 2.241486 | 0.01492074 | 0.1681115
| SK-2020-51-A | 28.91986 | 28.98637 | 0.3049338 | 4.957129 | 1.722983 | 0.0698007 | 13.02828 | 18.87178 | 0.1904948 | 2.221254 | 0.0304223 | 0.3084878
Note on C2: [Kommentarthread] Ihre Version von Excel gestattet Ihnen das Lesen dieses Kommentarthreads. Jegliche Bearbeitungen daran werden jedoch entfernt, wenn die Datei in einer neueren Version von Excel geöffnet wird. Weitere Informationen: https://go.microsoft.com/fwlink/?linkid=870924. Kommentar: Loss on igition

## Precalcination
|  | Crucible, g | Sample, g | C+S, g | 800°C | LOI | %
I | SK-2020-53-A | 94.35 | 10.62 | 104.97 | 101.33 | 3.64 | 34.27495
II | SK-2020-31-A | 94.9 | 10.15 | 105.05 | 101.49 | 3.56 | 35.07389
III | SK-2020-41-A | 94.13 | 10.57 | 104.7 | 101.17 | 3.53 | 33.3964
IV | SK-2019-4-A | 95.12 | 10.29 | 105.41 | 102.04 | 3.37 | 32.75024
V | SK-2020-57-A | 94.46 | 10.71 | 105.17 | 101.52 | 3.65 | 34.0803
VI | SK-2020-40-A | 95.43 | 10.44 | 105.87 | 102.52 | 3.35 | 32.08812
| Sample | LOI 950 °C | Content, %
|  |  | SiO2 | TiO2 | Al2O3 | Fe2O3 | MnO | MgO | CaO | Na2O | K2O | P2O5 | SO3
I | SK-2020-53-A | 39.94233 | 7.29052 | 0.06606343 | 0.9381008 | 0.3429293 | 0.01717649 | 2.785475 | 47.92602 | 0.03843691 | 0.3213085 | 0.008588247 | 0.1423367
II | SK-2020-31-A | 35.91946 | 9.830596 | 0.1288019 | 2.312667 | 1.802586 | 0.042165 | 1.991623 | 44.64491 | 0.2326124 | 0.6664376 | 0.1741068 | 2.329328
III | SK-2020-41-A | 34.00768 | 14.12434 | 0.2501109 | 3.856591 | 1.622751 | 0.08546006 | 2.055001 | 41.37059 | 0.1643209 | 1.442592 | 0.5212074 | 0.6262672
IV | SK-2019-4-A | 34.08502 | 14.18886 | 0.220156 | 3.328047 | 1.743451 | 0.09201731 | 2.475766 | 40.88706 | 0.1964266 | 1.194379 | 0.429502 | 1.050685
V | SK-2020-57-A | 34.24409 | 15.40266 | 0.2301457 | 3.687592 | 1.699133 | 0.03899326 | 2.186384 | 40.37413 | 0.1196758 | 1.073136 | 0.02807777 | 0.1203333
VI | SK-2020-40-A | 32.26768 | 16.9026 | 0.3176646 | 4.766323 | 1.748171 | 0.07924681 | 2.015036 | 38.8648 | 0.2675426 | 1.635058 | 0.5608913 | 0.6197507
Note on D14: [Kommentarthread] Ihre Version von Excel gestattet Ihnen das Lesen dieses Kommentarthreads. Jegliche Bearbeitungen daran werden jedoch entfernt, wenn die Datei in einer neueren Version von Excel geöffnet wird. Weitere Informationen: https://go.microsoft.com/fwlink/?linkid=870924. Kommentar: Loss on ignition

## XRD results
Mineral | Wt% Rietveld
| SK-2020-53-A | SK-2020-31-A | SK-2020-41-A | SK-2020-4-A | SK-2020-57-A |  | SK-2020-40-A | Klinker
[5 empty] | a | b
Calcite CaCO3 | 0 | 0 | 0 | 0 | 0 | 0 | 0 | 16.566
Lime CaO | 2 | 16.8 | 1.947 | 0 | 0 | 1.683 | 0.1 | 0.425
Periclase MgO | 2.6 | 2.5 | 2.214 | 3.382 | 1.3 | 2.796 | 2.292 | 5.29 | Cement minerals and their content:
Larnite (belite) Ca2SiO4 | 19.5 | 2.8 | 46.432 | 52.132 | 17.1 | 47.301 | 80.49 | 0.924 | Belite | 15-35%
Browmillerite CaAlFeO5 | 0 | 11.4 | 4.42 | 6.449 | 2.6 | 12.617 | 8.424 | 11.515 | Browmillerite | 10-18%
Alite_P-1 Ca3SiO5 | 9.8 | 63.9 | 38.586 | 35.004 | 4 | 22.168 | 4.678 | 61.525 | Alite | 45-60%
Ca-aluminate Ca3Al2O6 | 7.2 | 2.6 | 6.126 | 2.813 | 1.8 | 8.741 | 2.747 | 3.755 | Ca-aluminate | 10-18%
Ca-olivine Ca2SiO4 | 51.6 | 0 | 0.277 | 0.22 | 63.5 | 4.695 | 1.269 | 0 | CaO | <1%
Melilite | 7.5 | 0 | 0 | 0 | 9.7 | 0 | 0 | 0

## XRD_orig
XRD poolkvantitatiivne analüüs, kristallfaaside ligikaudsed proportsioonid
|  | Kunda | 2 (tume) | 3 (tume) | 4 (tume) | 5b (tume) | 6 (tume) | 1 (hele | 5a (hele
|  | klinker | [5 empty] | pulber) | pulber)
Phase Name |  | Wt% Rietveld | Wt% Rietveld | Wt% Rietveld | Wt% Rietveld | Wt% Rietveld | Wt% Rietveld
Calcite | CaCO3 | 16.566
Lime | CaO | 0.425 | 16.8 | 1.947 | 0 | 1.683 | 0.1 | 2 | 0
Periclase | MgO | 5.29 | 2.5 | 2.214 | 3.382 | 2.796 | 2.292 | 2.6 | 1.3
Larnite (belite) | Ca2SiO4 | 0.924 | 2.8 | 46.432 | 52.132 | 47.301 | 80.49 | 19.5 | 17.1
Browmillerite | CaAlFeO5 | 11.515 | 11.4 | 4.42 | 6.449 | 12.617 | 8.424 |  | 2.6
Alite_P-1 | Ca3SiO5 | 61.525 | 63.9 | 38.586 | 35.004 | 22.168 | 4.678 | 9.8 | 4
Ca-aluminate | Ca3Al2O6 | 3.755 | 2.6 | 6.126 | 2.813 | 8.741 | 2.747 | 7.2 | 1.8
Ca-olivine | Ca2SiO4 | 0 | 0 | 0.277 | 0.22 | 4.695 | 1.269 | 51.6 | 63.5
Melilite | [7 empty] | 7.5 | 9.7
lisandid |  | 2.713 Å | [5 empty] | 11 refleksi | 9 refleksi
These are original results from lab, "XRD results" info is from this